## 电池工艺问题
电池工艺常见问题汇总 2014.2.24
序号 | 问题点 | 解决方案 | 关键词
1 | 制片过程掉粉 | 1.配方比例不当，如粘接剂太少，容剂少致使搅拌不均匀； | 粘接剂、浆料、涂布、辊压
2.粘接剂烘烤温度过高，使粘接剂结构受到破坏；
3.浆料搅拌时间不够，没有完全搅拌开；
4.涂布时温度太低，极片未烘干；
5.涂布量不均匀，厚度差异太大；
6.极片在辊压前未烘烤，在空气中大量吸收水份；
7.辊压时压力过大，使极粉与集流体剥离；
8.辊压时极片的放送方式不对，造成极片受力不均。你可以用油性正极，水性负极，不掉粉的。
2 | 负极片厚度反弹受哪些因素的影响 | 1.材料本身特性会影响厚度反弹,目前我们发现石墨材料越规则(比如说偏圆)辊压后极片出现反弹的机会和反弹率更大； | 石墨、涂层、辊压
2.涂层越厚,压实密度越大的极片,反弹率越大；
3.辊压工艺也会造成反弹率变化,一次辊压的极片反弹一般情况下会达到4-6um；二次辊压的极片一般情况下为2-4um(所谓一次辊压就是辊压一次就要求达到设计极片厚度；二次辊压目前我们所操作的为先压到厚度规格的60%,再进行第二次辊压到设计极片)
3 | 正极片内层出现褶皱现象 | 属正常现象，前面几圈卷绕时贴近卷针，肯定有折痕； | 卷绕
4 | 拉浆正负极极片出现麻点颗粒现象,特别表现在负极拉浆,在涂布那刻表现最明显,到出烤箱后比较难观察到,但是取了片对辊后就明显的颗粒.(本现象排除箔材氧化及外观不良的可能) | （1）浆料放置时间过久,一般超出12H以上问题会比较严重,请关注是否有此问题,如果有请控制时间； | 浆料
|  | （2）浆料粘度过低(放久了粘度也会低),建议控制粘度在2500mpa.s以上； | 粘度
|  | （3）浆料存贮温度过高,我遇到过一次,温度>35度时就出现麻点，建议控制温度在25度左右； | 温度
|  | （4）搅拌转速度过快,可以适当根据你们的工艺降些转速,只要能搅拌均匀,分散好.涂布时没有堵网现象就不是问题.中转暂存罐的转速也要低些； | 搅拌
|  | （5）对于已出现麻点的浆料建议处理如下 A、搅拌几罐粘度高的新鲜浆料混合使用掉 B、在涂第二面时用无尘纸在第二面基材上稍微打些水(此方法很容易造成拖尾/尺寸异常等问题,不好掌握,不太建议使用) | 处理
|  | （6）正极很少出现类是现象.负极倒是经常有这种现象,颗粒现象.把浆料退回抽真空搅拌后会有改善,如果是正极片出现麻点现象就要考虑烘烤的温度了,可以降温减速会有改善 | 温度
5 | 锂离子电池容量低的原因分析 | 1、压实密度大；2、极片附粉少；3、断片；4、电解液量少；5、化成不完全；6、检测容量充放电不完全；7、潮湿度高（吸水）；8、电池储存久；9、材料的比容量低；10、极片虚焊,极耳虚焊；11、制成过程中的环境控制如温度、湿度、露点 | 电解液、环境
6 | 电芯膨胀 | 1、锂离子嵌入带来的厚度变化. 电芯充电时锂离子从正极脱出嵌入负极，引起负极层间距增大，而出现膨胀，一般而言，电芯越厚，其膨胀量越大。 | 电芯
|  | 2、工艺控制不力引起的膨胀. 在制造过程中，如浆料分散、C/A比离散性、温度控制都会直接影响电芯电芯的膨胀程度。特别是水，因为充电形成的高活性锂碳化合物对水非常敏感，从而发生激烈的化学反应。反应产生的气体造成电芯内压升高，增加了电芯的膨胀行为。所以在生产中，除了应对极板严格除湿外，在注液过程中更应采用除湿设备，保证空气的干燥度为HR2%，露点（大气中的湿空气由于温度下降,使所含的水蒸气达到饱和状态而开始凝结时的温度）小于-40℃。在非常干燥的条件下，并采取真空注液，极大地降低了极板和电解液的吸水机率。 | 工艺、除湿
7 | 电池涂布过程中掉浆问题 原因 | 1、铝箔受污；（一般铝箔厂家出厂时是保持清洁的，电池厂家直接用，但由于运输途中不受控制也会受到一定的污染） 2、胶料粘度较低；（各个厂家的PVDF指标不一样，如果配料时占比不变那胶料粘度也会不一样了） | 胶料
8 | PVDF在电池涂布过程中，前后端有少量裂纹 | 裂纹应该是风速，和温度高了有关， 弧形是背辊和浆料粘度有关，改改辊速比，涂辊和背辊的距离 1 调整涂布机的尾部厚度 2 加张力 3 加大涂布辊与钢辊的间隙
9 | 锰酸锂铝壳电池，302添加量多少合适，有客户添加量3，反映比较稠 | 添加量建议2.5-3；添加了3个点后，胶料比较稠要看稠到什么程度； 如果胶料粘度在6000~10000，可以解决 1.PVDF添加量往2.5的比例调下去；2.或者添加NMP，让胶料分散一下； 如果胶料粘度超过13000，就要对比客户之前的添加量，要求的胶料粘度来分析；
10 | 添加量问题 | 如果不是铁锂正极就可以试试202，添加量3％，如果觉没问题，也可以再少点。 铁锂还是建议202B添加量4.5％左右
11 |  | 5130是针对动力电池的改性PVDF，21216是针对聚合物电池的PVDF共聚物；202是均聚物；
12 |  | 三元和磷酸铁锂一般都是动力电池
13
14
15

## PVDF
|  | 301 | 302 |  | 900 | [6 empty] | 方法 | 分子量
参数 | 单位 | 数值 | 数值 | [7 empty] | 苏威 | 悬浮法 | 110
分子量 | 万 | 75~85 | 90~100 |  |  | 测试方法 | 条件 | 单位 | 数值 |  | 阿科玛 | 乳液法 | 90
熔点 | ℃ | 160-165 | 160-165 |  | 物理性质 | [5 empty] | 三爱富 | 均聚 | 80
熔化焓 | J/g | 30-35 | 30-35 |  | 比重（密度） | D792 | - | - | 1.77-1.79 |  | 吴羽 |  | 110
玻璃转变温度 | ℃ | -25~-30 | -25~-30 |  | 熔化温度 | D3418 | - | ℃ | 162-172 |  | 大金 |  | 110
模量 | Mpa | ＞1500 | ＞1500 |  | 折射率 | D542 | 钠灯D线，23℃ | - | 1.42 |  | 东岳 | 均聚乳液法 | 80-90
屈服强度 | Mpa | ＞30 | ＞30 |  | 吸水率 | D570 | 23℃，24小时 | % | 0.03 |  | 中化蓝天 | 均聚悬浮法 | 70-80 | 最高达到140万 | PVDF主要技术指标对比
断裂强度 | Mpa | ＞35 | ＞35 |  | 加工性能 | [5 empty] | 孚诺林 |  | 50-60 |  | TY-301(飞腾亚), 价格140 |  |  |  | 5130苏威，价格300 |  |  |  | HSV 900阿科玛，价格185 |  |  |  | 21216
屈服伸长 | % | ＞15 | ＞15 |  | 熔胶粘度 | D3835 | 230℃，100转/秒 | Pa-s | 4450-5450 |  | 巨化 | 乳液法 | 100
断裂伸长 | % | ＞150 | ＞150 |  | 热性能 | [9 empty] | 项目 | 单位 | 指标 | ASTM测试方法 | 项目 | 单位 | 指标 | ASTM测试方法 | 项目 | 单位 | 指标 | ASTM测试方法
溶解性能 |  | 无色或微黄色液体 | 无色或微黄色液体 |  | 线性热膨胀系数 | D696 | - | ℃-1 | 11.8*10-5 | [5 empty] | 外观 | / | 白色粉末 | / | 外观 | / | 白色粉末 | / | 外观 | / | 白色粉末 | /
粘结性能 |  |  |  |  | 偏转温度 | D648 | 454KPa | ℃ | 125-140 | [5 empty] | 气味 | / | 无 | / | 气味 | / | 无 | / | 气味 | / | 无 | /
产品纯度 | % | ＞99.9 | ＞99.9 |  | 偏转温度 | D648 | 1816KPa | ℃ | 105-115 | [5 empty] | 熔点 | ℃ | 156-165 | D3418 | 熔点 | F | 275-284 | ASTM D3418 | 熔点 | ℃ | 162-172 | D3418 | 135
电池性能 |  |  |  |  | 可燃性 | [9 empty] | 热分解温度≥ | ℃ | 410 | TGA,1%Wt.Loss,N2 | 热分解温度≥ | F | 316-331 | ASTM D3418 | 热分解温度≥ | ℃ | 375 | TGA,1%Wt.Loss,N2
[5 empty] | 极限氧指数 | D2868 | - | % | 43 | [5 empty] | 标准相对密度 | g/cm3 | 1.75-1.77 | D792,@23/23℃ | 标准相对密度 | g/cm3 | 1.75-1.78 | ISO1183 | 标准相对密度 | g/cm3 | 1.77-1.79 | D792
[5 empty] | 热分解 | TGA | 空气 | ℃ | 375 | [5 empty] | 旋转粘度，≥ | mPa.s | 1500 | 30℃,0.1g/gNMP | 固有粘度 | l/g | 0.27-0.35 | / | 熔胶粘度，≥ | Pa.s | 4450-5450 | D3835
[6 empty] | 1% | 氮气 | ℃ | 410 | [5 empty] | 含水率，≤ | % | 0.1 | 110℃,-0.09Mpa1.5h | 含水率，≤ | % | 0.2 | ASTM D543 | 含水率，≤ | % | 0.03 | D570
[6 empty] | wt. loss | Bulletin 94 | - | V-O | [5 empty] | 分子量 | / | 110 | / | 分子量 | / | 100 | / | 分子量 | / | 90 | /
[5 empty] | 燃烧率 | UL | [10 empty] | 301 | 302
[5 empty] | 机械性能 | [9 empty] | 参数 | 单位 | 数值 | 数值
[5 empty] | 拉伸屈服强度 | D638 | - | MPa | 40 - 55 | [5 empty] | 分子量 | 万 | 75~85 | 90~100
[5 empty] | 断裂屈服强度 | D638 | - | MPa | 34 - 43 | [5 empty] | 熔点 | ℃ | 160-165 | 160-165
[5 empty] | 拉伸伸长率 | D638 | - | % | 50 - 250 | [5 empty] | 熔化焓 | J/g | 30-35 | 30-35
[5 empty] | 拉伸模量 | D638 | - | MPa | 1360 - 2040 | [5 empty] | 玻璃转变温度 | ℃ | -25~-30 | -25~-30
[5 empty] | 弯曲弹性强度 | D790 | - | MPa | 48 - 62 | [5 empty] | 模量 | Mpa | ＞1500 | ＞1500
[5 empty] | 弯曲弹性模量 | D790 | - | MPa | 1360 - 2210 | [5 empty] | 屈服强度 | Mpa | ＞30 | ＞30
[5 empty] | 抗压强度 | D695 | Notched（有凸凹的） | MPa | 68 - 103 | [5 empty] | 断裂强度 | Mpa | ＞35 | ＞35
[5 empty] | 冲击强度 | D256 | unnotched（无凸凹的） | J/m | 107 - 214 | [5 empty] | 屈服伸长 | % | ＞15 | ＞15
[5 empty] | 冲击强度 | D256 | - | J/m | 1068 - 4280 | [5 empty] | 断裂伸长 | % | ＞150 | ＞150
[5 empty] | 硬度 | D2240 |  | Shore D | 76 – 80 | [5 empty] | 溶解性能 |  | 无色或微黄色液体 | 无色或微黄色液体
粘结性能
PVDF常见型号汇总 2014.2.7
生产厂家 | 阿科玛KYNAR | [6 empty] | 三爱富 |  | 华夏神州 | 吴羽化学 | 苏威
型号 | 301F | 761 | 761A 将由RC-10185取代? | HSV900 | ADX161 | POWERFLEXLBG-1/2 | FLEX2801 | FR905 | FR915 | DS202 | KF9200 KF9300 | Solef6020 | Solef5130
价格KG |  |  |  | 180 |  |  |  | 150元 |  |  | 200元 |  | 300元
替代型号 | [11 empty] | KF761
适用电池类型 | 液态锂离子电池 |  |  | 锂离子电池 |  | 聚合物锂离子电池 | [6 empty] | 锂电池
外观 | 白色粉末
熔融粘度 | 29-33 | 23-29 |  | 33-55 | / |  | 23-27
旋转粘度mPa.S | [7 empty] | 2500-4500 | 200-400 | ≥1500
含水率% | ≤0.1
熔点℃ | 155-165 | 165-172 | 172 | 158-170 | 165-172 |  | 140-145 | 160-168 | 162-170 | 156-165
热分解温度 | [9 empty] | ≥410
均聚物 | 是 | 是 |  | 是 | / |  | / |  |  | 是
共聚物 | / | / |  | / | / |  | 是
悬浮聚合 | [9 empty] | /
乳液聚合 | [9 empty] | 是
带官能团均聚物 | / | / | 是 | / | 是 |  | /
比重 |  |  |  | 1.77-1.79
熔化温度 |  |  |  | 162-172
折射率 |  |  |  | 1.42
吸水率 |  |  |  | 0.03
线性热膨胀系数 |  |  |  | 11.8*10(-5)
偏转温度
极限氧指数
拉伸屈服强度
断裂屈服强度
拉伸伸长率
拉伸模量
冲击强度
抗压强度
弯曲弹性模量
弯曲弹性强度
分子量 |  | 37W | 62.5W | 100W |  |  | 47W |  |  |  |  | 70W | 110W
配比 | [9 empty] | 2.5-2.6
备注：应避免在高于350℃时加工使用，以防分解产生有毒气体；
均聚合：由一种单体进行的聚合反应，成为均聚合，所得的聚合物称作均聚物。 共聚合：由两种或两种以上单体共同参加的聚合反应，称作共聚合，所得的产物含有两种或多种单体单元，称作共聚物。 共聚作用：共聚物比单体均聚物具有改善的加工和使用性能。（如改变了大分子的结构与性能，增加了品种，扩大了应用范围）
悬浮聚合：（结晶体）粒径较大，电性能好，产品更纯，但分散性能差； 乳液聚合：（粉体）粒径较小，分散性能好，电性能差； DS202是乳液聚合，阿克玛也是乳液聚合，苏威是悬浮聚合。悬浮聚合粒径较大，DS202粒径在20微米左右，而苏威在100微米以上。粒径大的堆积密度较大，静电小容易分散，我们的粒径小静电较大，不太好分散。
http://wenku.baidu.com/link?url=SHRcjhW7a9EO67RnL5Hj1fi4vYxfDp7WisK6aEVfB3-NzSNF3mfVTRliTejrO0hYX3ZTl9ThGOaresVHLBYJ8rmQ8MfbmVwhOEtyn0YDw-a

## SBR
项 目 | 指 标 | 检测方法 | TY-501 | SN307 |  | 丁苯胶乳产品证明单 |  |  |  | SBR主要技术指标对比
外 观 | 乳白色稍带荧光粘性液体，无机械杂质 | 目 测 | 乳白色稍带荧光粘性液体，无机械杂质 | 乳白色稍带荧光粘性液体，无机械杂质 |  | 生产厂家 | 香港双日集体 |  |  | TY-501(飞腾亚) 48 |  |  | SN307R（香港双日,代理：路华） |  |  | 广州高桥巴斯夫 |  |  | S2919(韩国大金) |  |  | TRD102A(日本JSR) 价格350
总固体物质量分数，% | 50.0±2.0 | SH/T 1154 | 50.2 | 49-50 |  | A执行标准 | Q/0305FTY 002-2014
PH值 | 6.0～8.0 | SH/T 1150 | 6.6 | 6.5 |  | 牌 号 | SN307 | 批 号 | 50120140312 | 项目 | 单位 | 指标 | 项目 | 单位 | 指标 | 项目 | 单位 | 指标 | 项目 | 单位 | 指标 | 项目 | 单位 | 指标
粘度（25℃），mPa.s | 50～300 | SH/T 1152 | 130-200 | 125 |  | 数 量 |  | 生产日期 | 2014 年 03 月 12 日 | 外观 | / | 乳白色 | 外观 | / | 乳白色 | 外观 | / | 乳白色 | 外观 | / | 乳白色 | 外观 | / | 乳白色
苯乙烯质量分数，%≤ | 0.02 | Q/ZQX JS 03-054 | 0.0001 | 0.0001 |  | 项 目 | 指 标 | 检测方法 | 分析结果 | 气味 | / | 无 | 气味 | / | 无 | 气味 | / | 无 | 气味 | / | 无 | 气味 | / | 无
[6 empty] | 外 观 | 乳白色稍带荧光粘性液体，无机械杂质 | 目 测 | 乳白色稍带荧光粘性液体，无机械杂质 | 玻璃化转态温度 | ℃ | -10 | 玻璃化转态温度℃ | ℃ |  | 玻璃化转态温度℃ | ℃ |  | 玻璃化转态温度℃ | ℃ |  | 玻璃化转态温度℃ | ℃ | -10
[6 empty] | 总固体物质量分数，% | 50.0±2.0 | SH/T 1154 | 48-50 | 粘度 | / | 100-300 | 粘度 | / |  | 粘度 | / |  | 粘度 | / |  | 粘度 | /
[6 empty] | PH值 | 6.0～8.0 | SH/T 1150 | 6.5 | 粒径 | um | 0.09 | 粒径um | um |  | 粒径um | um |  | 粒径um | um |  | 粒径um | um | 0.09
[6 empty] | 粘度（25℃），mPa.s | 50～300 | SH/T 1152 | 125 | 固含量 | % | 49-51 | 固含量% | % |  | 固含量% | % |  | 固含量% | % |  | 固含量% | % | 48
[6 empty] | 苯乙烯质量分数，%≤ | 0.02 | Q/ZQX JS 03-054 | 0.0001 | PH值 | / | 7.5 | PH值 | / |  | PH值 | / |  | PH值 | / |  | PH值 | / | 7
SBR常见型号汇总 2014.2.10
生产厂家 | 双日（香港） （大陆代理：路华） | 韩国大金(新乡金邦) |  | 日本JSR
型号 | SN307R | S2918 | S2919 | TRD102A | CB-100
价格KG |  |  |  | 350 | 150
用户 或代理商
替代型号
适用电池类型 |  | 镍镉电池 | 锂电池 | 锂电池
外观 | 50%固含量溶液
玻璃化转态温度℃ |  |  |  | -10
粒径um |  |  |  | 0.09
固含量% |  |  |  | 48
PH值 |  |  |  | 7
丁苯胶乳产品证明单
生产厂家 | 香港双日集体
A执行标准 | Q/0305FTY 002-2014
牌 号 | SN307 | 批 号 | 50120140312
数 量 |  | 生产日期 | 2014 年 03 月 12 日
项 目 | 指 标 | 检测方法 | 分析结果
外 观 | 乳白色稍带荧光粘性液体，无机械杂质 | 目 测 | 乳白色稍带荧光粘性液体，无机械杂质
总固体物质量分数，% | 50.0±2.0 | SH/T 1154 | 48-50
PH值 | 6.0～8.0 | SH/T 1150 | 6.5
粘度（25℃），mPa.s | 50～300 | SH/T 1152 | 125
苯乙烯质量分数，%≤ | 0.02 | Q/ZQX JS 03-054 | 0.0001

## CMC
CMC主要技术指标对比
TY-DH系列（飞腾亚）价格：58 |  |  | （美国斯比凯可)价格80 |  |  | CRT30000PA(美国陶氏)价格60 |  |  | BVH8(亚什兰)价格60
项目 | 指标 | 测试方法 | 项目 | 指标 | 测试方法 | 项目 | 指标 | 测试方法 | 项目 | 指标 | 测试方法
外观 | 白色或微黄色粉末 |  | 外观 | 白色或微黄色粉末 |  | 外观 | 白色或微黄色粉末 |  | 外观 | 白色或微黄色粉末
气味 | 无 |  | 气味 | 无 |  | 气味 | 无 |  | 气味 | 无
PH值 | 6.5-8.5 | / | PH值 | 6.5-8.0 | / | PH值 | 6.5-8.0 | / | PH值 | 7.0-8.0 | /
取代度 | 0.65-0.95 | / | 取代度 | 0.82-0.95 | / | 取代度 | 0.82-0.95 | / | 取代度 | 0.80-0.95 | /
纯度 | 99.8% | / | 纯度 | 99.6% | / | 纯度 | 99.6% | / | 纯度 | 99.3% | /
粘度（1%） | 800-4000 | Brookfield LVDV-I | 粘度 | 3000-4000 | Brookfield LVDV-I | 粘度 | 3000-4000 | Brookfield LVDV-I | 粘度 | 800-1200 | Brookfield LVDV-Ild
分子量 | 50W | / | 分子量 | 80W | / | 分子量 | 60W | / | 分子量 | 60W | /
CMC常见型号汇总 2014.2.6
生产厂家 | 亚什兰 | 斯比凯可 | 陶氏 | 上海申光 |  |  | 苏州威怡 | 苏州威怡
型号 | BVH8 | CEKLO30000A | CRT30000PA | BVH9-3 | BVH9 | BVH8-D | BH90 | BH90-2
价格KG | 60 | 80 | 60 | 21 |  |  | 48
用户 或代理商 | 河北亿锂达 江西省鸿兴能源有限公司 高平唐一 宜昌宇隆 | 深圳市康地雅科技发展有限公司 | 上海汇普 上海汇平 | 江西金路新能源 山东精工电子
安塞锂能 襄阳新新能源科技有限公司
替代型号 | 申光BVH9 | 淄博海澜化工AC3000
适用电池类型 | 锂电池 | 锂电池、镍氢动力电池
外观 | 白色或微黄色粉末
粘度(mpa.s) | 800-1200(1%) | 3500-4000(1%) |  | 1200(2%) | 1200（1%） | 6980(1.5%) | 2200-3000(1%) | 8500(2%)
纯度,% | 93 | 95 |  | 94 | 93.2 | 99.8 | 93 | 94
取代度D.S | 0.93 | 0.85 |  | 0.95 | 0.96 | 0.68 |  | 0.86
PH值 | 7.2 | 7 |  | 7 | 6.7 | 7.1 |  | 7.28
分子量 | 650000 | 650000及以上 |  | 550000 |  |  | 550000 | 550000
铁(Fe)% | <0.02
铅（Pb）% | <0.0005
砷(As)% | <0.0002

## 电池分类
一、锂电池按外型分：有方型锂电（如常用的手机电池电芯）和柱形（如18650）；
二、.锂电池外包材料分：铝壳锂电池，钢壳锂电池，软包电池；
三、.锂电池从正负极材料（添加剂）分：沽酸锂(LiCoO2)电池或锰酸锂（LiMn2O4），磷酸铁锂电池，一次性二氧化锰锂电池； 另一分：锂离子LIB，聚合物PLB
四、.不同的性能用途方面分：
一次性－－－锂锰电池－－扣式3伏电池
高容量（高平台）－－用在手机数码产品上
高倍率；－－－用在电动车和电动工具上及飞机模型
高温；－－－矿灯，室上灯饰，机器内置后备电源；
低温；－－－室外环境，北方（冬天）南极；

## 材料生产厂家
锂电材料生产厂家大集合
锂电材料生产厂家大集合 国内所有材料供应商统计一下：
1、正极： 北京当升、中信国安、湖南衫衫、湖南瑞祥、北大先行，无锡博节能、沈阳北泰集团、西安荣华、美特、钨业、博杰、深圳振华、河南思维、重庆普瑞格斯、天骄、恒力电源、新乡创佳、济宁**、浙江黄岩江口、冀州远新、盐光科技、青岛乾运高科、广州洪森、深圳源源、余姚金和、烟台卓能、西安铁虎能源新材料有限公司 新乡华鑫能源材料股份有限公司（原新乡八化），正极：磷酸铁锂，三元；负极：石墨 西安铁虎能源新材料有限公司(TIHOO) 029--36811910 QQ 47680677 tihoo@163.com 电池正极材料——磷酸铁锂（LiFePO4
2、负极： 杉杉、BTR、长沙海容、汕头诚翔、湖南辉宇、青岛龙诚、青岛大华、远东、弘光、红顶、金卡本、瑞富特、华容、斯诺、湖南星光、余姚宏远、北京创亚、佛山三高、 3、电解液： 张家港国泰华荣化工新材料有限公司、东莞市杉杉电池材料有限公司、深圳宙邦化工有限公司、广州天赐高新材料股份公司、汕头金光高科有限公司、北京创亚恒业新材料科技有限公司、北京化学试剂厂、天津金牛电源材料有限责任公司、福禄（苏州）新型材料有限公司（Ferro美资企业）、河北香河昆仑、上海图尔实业、珠海赛维
4、PVDF:厦门物投、深圳市华尔电子科技有限公司、
5、CMC:美国斯比凯可、赫克力士
6、SUP:上海汇普工业化学品有限公司
7、S-O:青岛星远、中橡集团炭黑工业研究设计院
8、NMP:伟源
9、SBR:广州石油化工
10、铝箔：福来顺、深圳市振鑫箔电子包装材料有限公司、四方达公司、中南铝业、上海美铝
11、铜箔：联合、梅雁、佛冈、深圳市国兴铜箔有限公司、佛冈建滔实业有限公司
12、铝带：惠华
13、镍带：无锡广翔合金材料、宜兴市大宏电子有限公司、湖南德先新材料有限公司、
14、复合带：宜兴市惠华复合材料有限公司
15、隔膜：恩太克、环岛科技（东莞）有限公司、深圳市纳光科技有限公司
16、铝壳：同力高科、日亚星、深圳市亿进利科技发展有限公司、常熟市高科电池材料有限公司、温州市高科锁具有限公司、深圳市新洋电器有限公司、温州市鹿城巨星锂电池壳体厂、余姚市岳华塑胶制品厂、深圳市龙天科技有限公司、
17、盖板：深圳市亿进利科技发展有限公司、同力高科、温州市宏艺锂电池配件有限公司

## 添加比例
武汉飞腾亚化工新材料有限公司 |  |  |  |  | 武汉飞腾亚化工新材料有限公司
粘结剂添加量 2015.06.19 |  |  |  |  | 粘结剂添加量 2015.06.19
PVDF型号电池类型 | 钴酸锂 | 锰酸锂 | 三元 | 磷酸铁锂 | PVDF型号电池类型 | 钴酸锂 | 锰酸锂 | 三元 | 磷酸铁锂
苏威5130 | 1% | 2% | 1.8% | 4% | 苏威5130 | 1% | 2% | 1.8% | 4%
阿克玛900 | 1.6% | 2.8% | 2.5% | 5% | 阿克玛900 | 1.6% | 2.8% | 2.5% | 5%
TY-301 | 2% | 3.0%-3.2% |  |  | TY-301 | 2% | 3.0%-3.2%
TY-302 | 1.6% | 2.5%-2.6% | 2.2% |  | TY-302 | 1.6% | 2.5%-2.6% | 2.2%
TY-302B | 1.5% | 2.5% | 2.2%-2.5 |  | TY-302B | 1.5% | 2.5% | 2.2%-2.5
CMC:1.5%--1.6% SBR:2.4%--2.5% P.S.以上所有添加量仅供参考，不同情况下可作细微调整； |  |  |  |  | CMC:1.5%--1.6% SBR:2.4%--2.5% P.S.以上所有添加量仅供参考，不同情况下可作细微调整；
武汉飞腾亚化工新材料有限公司 |  |  |  |  | 武汉飞腾亚化工新材料有限公司
粘结剂添加量 2015.06.19 |  |  |  |  | 粘结剂添加量 2015.06.19
PVDF型号电池类型 | 钴酸锂 | 锰酸锂 | 三元 | 磷酸铁锂 | PVDF型号电池类型 | 钴酸锂 | 锰酸锂 | 三元 | 磷酸铁锂
苏威5130 | 1% | 2% | 1.8% | 4% | 苏威5130 | 1% | 2% | 1.8% | 4%
阿克玛900 | 1.6% | 2.8% | 2.5% | 5% | 阿克玛900 | 1.6% | 2.8% | 2.5% | 5%
TY-301 | 2% | 3.0%-3.2% |  |  | TY-301 | 2% | 3.0%-3.2%
TY-302 | 1.6% | 2.5%-2.6% | 2.2% |  | TY-302 | 1.6% | 2.5%-2.6% | 2.2%
TY-302B | 1.5% | 2.5% | 2.2%-2.5 |  | TY-302B | 1.5% | 2.5% | 2.2%-2.5
CMC:1.5%--1.6% SBR:2.4%--2.5% P.S.以上所有添加量仅供参考，不同情况下可作细微调整； |  |  |  |  | CMC:1.5%--1.6% SBR:2.4%--2.5% P.S.以上所有添加量仅供参考，不同情况下可作细微调整；

## 电池同行对比
xxxxxxxx有限公司 | [9 empty] | 产品 | 产地 | 型号 | 价格 | 区别
主要同行信息对比 2013.12.16 | [9 empty] | PVDF | 飞腾亚 | TY-301 | 140 | xxxx热分解温度最高，且含水率较低；
品名 | 同行 | 公司名称 | 联系方式 | 地址 | 公司介绍 | 主要产品 | 价格 | 结款方式 | 产品主要特点 |  | 阿科玛 | 900 | 185
S B R | 生 产 商 | 斯泰隆丁苯胶乳（张家港）有限公司上海分公司 陶氏 |  | 上海 | 美资企业.成立于1998年4月11日，主要生产并销售丁苯胶乳，2002年一期投产，一期生产能力提升至5万吨/年；2005年和2008年公司为满足国内市场需要，又两次扩大产能，截止目前公司总产能为15万吨/年。产品主要用于纸张和地毯行业。陶氏化学公司已宣称将以188亿美元的价格购并罗门哈斯公司。 | 产品包括塑料、 乳胶和橡胶 |  | 略 |  |  | 苏威 | 5130 | 300
|  | 上海高桥巴斯夫分散体有限公司 | 021- 5867 0303 丁先生：13801749423 | 上海浦东北路1929弄99号 | 中德合作，中国石化和巴斯夫合资建立，各占50％股份。公司成立于1986年，主要生产和销售应用于造纸、地毯、建筑、粘合剂和无纺行业的羧基丁苯胶乳。年生产能力于2005年提高至21万吨，是亚洲地区最大的羧基丁苯胶乳生产商，年生产能力达11万吨（湿胶）。并收购了镇江汽巴 | SBR |  | 略 |  | SBR | 飞腾亚 | TY-501 | 48 | xxxx针对粘度可根据客户要求生产，有高粘和常粘2种；
|  | 江苏润阳伟业科技有限公司 | 0511 86679788 0511 86675888 |  | 是生产苯丙乳液及羧基丁苯乳液系列粘合剂的专业化工厂，生产的润阳牌胶粘剂系列产品有20余种 | [5 empty] | 香港双日 | SN307R
| 贸易商 | 广州松柏化工贸易有限公司 | 联系电话：139 24081971 固定电话： 020- 22197656 22197657 | 广州市黄埔区黄埔东路5号 | 是一家化工贸易代理的公司，主要批发销售氢氧化钾、焦磷酸钾、草酸、聚四氟乙烯乳液/微粉、消泡剂系列、SBR胶乳、CMC系列 、氢氧化锂等产品。 | SBR胶乳 50%英国进口 200KG/桶 CMC 201/203/503 国产 25KG/桶 PTFE乳液 60%四川25KG/桶 PTFE微粉 四川 25KG/桶 白炭黑 自贡 20KG/包 PVDF 四川 20KG/桶 |  |  | 固含量48-50.PH 6-7.5 粘度80—400mPa.s 最低成膜温度 2℃ 表面张力40—48 平均粒径 150nm 该品应保存在10℃～30℃阴凉通风的条件下,二十四个月的保存期 |  | 高桥巴斯夫 |  | 16-36
|  | 新乡市和略利达电源材料有限公司 | 段电话： 0373- 3873700 传真： 0373- 5280805 手机：138****0505 | 新乡市开发区化工路 | 国内最大的综合电池级粘合剂供应商,专业的锂电池材料供应商，致力服务于新能源、动力锂离子电池、超级电容器、燃料电池、生物智能电池、氟化工、机械化工等领域。 | CMC PVDF SBR 负极水性粘合剂，正极水性粘合剂，动力锂电池专用双面毛箔，氧化亚钴，氢氧化钴，导电炭黑，超导电炭黑，PTFE乳液，PTFE悬浮细粉，PTFE分散树脂，PTFE预烧结料 |  |  | CMC广泛应用于超级电容器、锂离子动力电池。对提高电池的电压平台和大电流放电的性能有明显效果。 BTT-3000具有更高的粘度和优良的分散特性，优秀的流变特性和增稠性，保湿性好批次粘度值稳定等特点，应用于高品质锂离子电池、锂离子动力电池 CMC主要指标 1、外观： 白色粉末 2、粘度： （1%水溶液）： 2500～3000mPa.s 3、密度：0.5－0.7 g/cm3 4、干燥失重： ≤8% 5、PH值： 6.0－8.0 6、D.S ： ≥0.90 性价比高，添加量约为正常CMC的90%左右。 聚四氟乙烯固含量60%左右（重量）并以非离子型表面活性剂稳定的水分散液。与其它国内外同类产品相比，性能好，价格低。 超级电容器专用粘合剂 ALD-820是一种水基粘合剂，并针对电容产品进行性能优化，与CMC和PTFE乳液搭配使用效果更好。 主要用于超级电容器极片的成型。 导电炭黑 Hiblack4020是一种理想的纳米级导电材料，广泛应用于高品质锂离子电池、锂离子动力电池的制造。 PVDF聚偏氟乙烯 与传统使用的PVDF树脂相比， LD-1013具有更强的粘接力，更强的耐氧化特性，成膜更柔软。更有利于消除电极在充放电过程中的体积变化对电极性能带来的不利影响。 SBR ALD-818是一种水基粘合剂，主要用于锂电池负极的成型。优其适宜高品质锂离子电池和锂离子动力电池制造。本品与其它国外同类产品相比，性能好，价格低。 超级电容器专用短纤维 XL-3083短纤维的表面呈现粗糙的线条，凹凸不平，使得短纤维更加容易和活性物质相结合。建议添加量1000公斤活性物质加入500g短纤维。建议您在放入活性物质之前将短纤维加水混合。 |  | 韩国大金 | S2919
|  | 深圳市鑫杜邦科技有限公司 | 何小姐 0755-8128120 贺133 16858719 | 深圳市宝安区观澜镇佰公奥 | 从2005年开始，开发出太阳能电池专用EVA、动力型磷酸亚铁锂材料、超级电容器专用活性碳和导电碳黑、锂电池专用辅助材料：CMC－HV、PCMC、改性丁苯胶乳、超导碳黑、磷酸亚铁锂专用水性粘结剂等新型能源环保材料 | SBR CMC | SBR国产20 进口40多 CMC 65 | 可以月结 | SBR:42元进口/25元 |  | 日本JSR | TRD102A | 350
|  | 新乡市金邦电源科技有限公司 | 电话: 0373-3521718 0373-3522259 0373-5288098 传真: 0373-3521728 | 河南省新乡市建设路中段 | 是国内最大的电池专用SBR胶乳供应商之一，代理销售的韩国产电池级环保型水基粘接剂SBR胶乳具有耐强碱、分散均匀，使用量少，粘接力强、绿色环保等特点用于制造高容量，高功率的镍氢、镍镉电池(2918型)和锂电池(2919型) 代理销售的德国产DY-4600电池专用羟丙基甲基纤维（HPMC），具有保水增稠等作用，其水溶液几乎不受酸碱度的影响，在PH值3-11范围性质稳定，性能优良。 | HPMC SBR |  |  | 电池级SBR 系韩国生产，S2919.S3107型适用于锂电池负极制造，S2918型主要用于氢镍、镉镍电池的负极制造。本品与其它国外同类产品相比，性能好，价格低 HPMC （羟丙基甲基纤维素） 我公司代理销售的电池级DY-4600型 HPMC 系德国生产，专用于各种电池的生产制造,其水溶液几乎不受酸碱度的影响，在PH值3-11范围性质稳定。 | CMC | 飞腾亚 | TY-DH系列 | 58 | 飞腾亚DH系列产品指标齐全，包括国内外所有常用厂家指标；
[11 empty] | 美国斯比凯可 | CEKLO3000A | 80
|  | 路华 |  |  |  | 隔膜纸，SBR:SN307R（香港双日） |  |  | 生产锂电电芯，隔膜纸；是香港双日生产的SBR SN307R在内地的唯一代理商； |  | 美国陶氏 | CRT30000PA | 60
|  | 深圳市中诺盈能源有限公司 | 何先生 137 ****3131 |  | 成立于2010年1月，经营范围化工、电池、五金贸易。为中国的电芯企业服务，与多家电芯企业客户建立了长期稳定的合作关系 | PVDF、SBR、铝塑膜、隔膜 |  |  |  |  | 亚什兰 | BVH8 | 60
C M C | 生产商（进口或国产） | 美国斯比凯 |  |  | 常见型号CEKLO3000A：88元/KG | CMC |  |  | CEKOL 30000 是高纯度的羧甲基纤维素钠，CEKOL 30000是水溶性的聚合物，在冷水和热水里都能溶解。 CEKOL 30000在很多工业领域是一种多用途助剂，它能够保留水分，使液体增稠，规化流动特性，悬浮和稳定分散体，并可 当作成膜助剂使用 产品规格 检测结果 物理形态 粉末或颗粒活性成分含量（干重）最少99.5 % 99.8% 水分 最多 10%，通常8% 取代度 0.60-0.95 0.85 pH (1%溶液) 6.5-8.0 7.0 粘度，1%，25°C 1500-4500 mPa.s 3028 重金属 最多10 毫克/公斤（ppm）分子量 650000
|  | 广州市金珠江化学有限公司 | [6 empty] | 研究超低黏CMC 取代度:0.85 粘度：4%(＜50) 42
|  | 佛山市日特（福特）化工有限公司 | [6 empty] | 电池用CMC指标： 纯度≥99.5% 取代度≥0.85 粘度：2% 1500-2000（NDJ-79）
|  | 美国陶氏 | 武汉办事处： 李平：13995654850 |  | 常见型号CRT3000PA:60元/KG | CMC
|  | 亚什兰/赫克力士化工（江门）有限公司 |  |  | 成立日期：1997年 注册资本： 4050万人民币 通过SGS国际质量认证公司的ISO9001:2000质量体系认证和ISO22000:2005食品安全管理体系认证。 组织机构： 系世界顶尖化工企业之一的美国赫克力士公司亚跨龙部门(其纤维素醚类产品生产世界第一位)在亚太地区唯一生产基地。美国亚什兰公司于08年将以33亿美元的价格收购赫克力士公司赫克力士公司则是一家专业生产各种添加剂的公司，同时也是全球纸浆及造纸行业专业化学品的领先供应商之一。 |  | 65
|  | 威怡化工（苏州）有限公司 | 0512-65289898 | 苏州市石湖西路 | 始建于1996年，羧甲基纤维素钠盐产品（CMC）和聚阴离子纤维素产品（PAC）的研发,两个生产基地：苏州工厂和常熟工厂，年生产能力50000吨。是亚洲最大、世界前五强的羧甲基纤维素醚生产企业,2002年通过英国UKAS ISO9001:2000质量认证和美国犹太食品认证; 2009年通过HALA认证和ISO22000认证 。 |  | 43 |  | CMC:1、产品有良好的亲水性；2、产品取代均匀，粘度稳定，粘结力高；3、产品水溶液的透明度和流动性好；4、金属含量低 5、分子量稳定的粘合剂可以提供稳定的粘度和粘结力，便于生产控制。电池级CMC型号有；BH1000 、 BH90-I、BH90-II、BH90-III
|  | 淄博海澜化工有限公司 | 贾经理 13853357737 |  | 集研发、生产、贸易于一体的现代化企业。专业生产羧甲基纤维素钠(Carboxyl methyl Cellulose.CMC)、 | HPMC CMC
| 贸易商 | 上海汇普工业化学品有限公司 | 021-64186121 | 上海市闵行区沪闵路6088号12层1-7室 | 上海汇普工业化学品有限公司是NCM集团应战略发展需要而成立的公司 专注于电池化学品、食品添加剂、塑料添加剂的应用和推广 | 陶氏CMC | 95 |  | 主要合作伙伴 ADM，阿克玛ARKEMA，安润龙Anderol，汽巴精化CIBA，科宁Cognis，嘉吉Cargill，雪弗龙菲利普斯CP-Chem,，禾大CRODA，丹尼斯克Danisco，陶氏化学 DOW，道康宁Dow Corning ，杜邦DuPont，依卡EKA，埃克森美孚化工ExxonMobil，福禄FERRO，荷兰色彩HCA，德国斯达克H.C.STARCK，国际纤维IFC，可乐丽Kuraray，朗盛LanXess(原Bayer)，利安德Lyondell，日本高度纸NKK，西方化工OXYCHEM，芬兰PANIPOL，宝洁P&G，奎斯特Quest，罗地亚Rhodia，矽比科SIBECO，首诺Solutia，特尔TER，特密高TIMCAL，威格斯VICTREX
|  | 上海汇平 | 武汉办事处： 13995556108 |  | 阿克玛ARKEMA，蓝星有机硅Bluestar Silicones，雪弗龙菲利普斯CP-Chem,，禾大CRODA，丹尼斯克Danisco，道夫凯特（Dorf Ketal）,陶氏化学 DOW，道康宁Dow Corning ，杜邦DuPont，依卡EKA，ELASTRON，联邦化学公司FedChem，GREENWELL，国际纤维IFC，日本合成橡胶JSR，胶宝KRAIBURG，龙沙LONZA，日产化学NISSAN CHEMICAL,芬兰PANIPOL，跨骏QUADRANT,苏威SOLVAY,拓纳TANATEX，特密高TIMCAL，威格斯VICTREX等。 | PVDF、SBR、CMC等 |  |  | CMC：陶氏 SBR：日本JSR
|  | 深圳市康地雅科技发展有限公司 | 0755-27350144 | 深圳宝安石岩 | 主要代理美国斯比凯可公司的电池添加剂CMC，食品添加剂有卡拉胶，果胶等产品，另外还代理了法国罗地亚的抗结剂。 | 斯比凯CMC | 88
PVDF |  | 万豪（三爱富）
| 贸易商 | 金华市麦迪卡贸易有限公司 | 0579-82372277 | 雅苑街118号环球商务大厦A座502-509 | 代理苏威PVDF锂电池用粘结剂solef5130,分子量110万 | 苏维PVDF
|  | 深圳市品恒电池材料有限公司 | 13808803486 |  | 以锂电池材料销售为主的贸易公司，目前主要经营的是法国进口产品PVDF，该产品目前有三个型号：PH601：分子量为60—70万，PH801：分子量90-100万，PH901：分子量为130万。广泛用于锂电池各产品领域上，在钢铝壳电池、软包电池、圆柱电池上应用反馈良好。 | 806AVDC,号称是罗地亚的产品 | 170
|  | 深圳市中诺盈科技有限公司 |  |  | 深圳市中诺盈科技有限公司位于中国改革开放最前沿重镇、锂电池企业聚集的美丽鹏城——中国深圳，是一家专业从事锂离子二次电池原料贸易型公司，公司作为业内较年轻的电池原材料专业供应商，竭诚为全中国的电池企业服务。目前，公司产品主要以PVDF、SBR、铝塑膜、隔膜，其中各产品有众多型号以针对客户的不同要求； | PVDF（杜邦）、SBR、铝塑膜、隔膜 | 180
|  | 兴胜杰 |  |  |  | PVDF 150 PTFE乳液 75 PTFE微粉 98
|  | 东莞市维迪菲化工材料有限公司 | 电话：0769-86800071 传真：0769-82002028 联 系 人：朱明富137****5118 朱志峰13923862170 朱东阳158****7152 杨科135****1240 |  | 东莞市维迪菲化工材料有限公司 锂电池用PVDF经销商，号称是进口法国威赛尔的PVDF； 维迪菲目前主要市场：珠三角，湖北这边客户有：方正和中能 | 70-80万分子量：价格140,； 100万分子量：价格175；
|  | 厦门中物投进出口有限公司 | 0592-520 7900 | 厦门市嘉禾路321号汇腾大厦1501 | KYNAR PVDF——锂离子电池粘结剂 常用于聚合物锂离子电池中聚合物隔膜结构的支架材料和正负电极的粘结材料。 产品型号: HSV900/761/761A/301F/2801/LBG | 阿克玛PVDF
NMP | 生产商（进口或国产） | 山东庆云长信化学科技有限公司 | 公司电话： 0534-3761868 公司传真： 0534-3669016 | 山东省德州市庆云县经济开发区 | 本公司是一家专业生产经营N-甲基吡咯烷酮(NMP) 、γ-丁内酯(GBL)产品的大型化工实体企业。 | 丁内酯(GBL)、N-甲基吡咯烷酮(NMP)和α-吡咯烷酮(α-P) |  |  | 公司拥有年产50000吨N-甲基吡咯烷酮的联合装置，有一半的产品是回收料。
|  | 濮阳迈奇科技有限公司 | 联系人：王怀磊 电话：135 ****6081 手机：135 ****6081 传真：0393-6667671 | 位于河南省濮阳市高新技术产业开发区 | 原名濮阳市迈奇精细化工有限公司，是一家致力于化工溶剂、电子化学品、锂电池等研发、制造和销售的高新技术企业。公司现拥有5000吨/年产γ-丁内酯(GBL)、N-甲基吡咯烷酮(NMP)和α-吡咯烷酮(α-P)联合装置，具有国内领先的生产规模，为锂离子电池，公司生产超净高纯NMP获得河南省科学技术成果奖，公司引进先进生产设备和技术，研制和生产锂-亚硫酰氯电池(Li/SOCl2)、锂-二氧化锰电池(Li/MnO2)等新能源产品。 | 丁内酯(GBL)、N-甲基吡咯烷酮(NMP)和α-吡咯烷酮(α-P) |  |  | 产品质量较专业
|  | 四川天华富邦有限公司 | 联系人：曾智涛 电话：0830-5483378 手机：189 80245673 传真：0830-5483111 | 四川泸州合江 | 是四川化工控股集团有限责任公司三大主要生产基地之一四川天华股份有限公司的控股子公司。公司主要从事1，4—丁二醇（BDO）及其下游产品1万吨γ—丁内酯（美国技术）、6000吨N-甲基吡咯烷酮（美国技术）、1500吨 K-15、1500吨 K-30、1500吨 K-90、1500吨 PVPP、750吨 PVP-I的开发、生产和销售业务。 | —丁二醇（BDO）及γ—丁内酯（美国技术）、N-甲基吡咯烷酮 |  |  | 6000吨N-甲基吡咯烷酮（美国技术）
| 贸易商 | 东莞市伟源化工有限公司 | 电 话： 0769-85621356 0769-85621577 联系人：137 51241526 139 22974266 | 东莞市 | 经营ＮＭＰ溶剂、ＮＭＰ废气处理系统; | N-甲基吡咯烷酮、γ-丁内酯等系列产品
水性粘结剂 | 生产商（进口或国产） | 成都茵地乐 | 刘： 138 81887312 |  |  |  | 43
贸易商
乙炔黑 | 生产商（进口或国产）

## 导电剂、
导电剂常见型号汇总 2014.2.17
生产厂家 | 上海惠普/广州捷径 TIMCAL |  |  |  | 上海常翔 日本LION |  |  | 德方纳米 | 昭和电工
型号 | 炭黑305G | SP-Li | 导电石墨KS6 | 导电石墨SFG6 | 科琴黑EC-300J | 科琴黑ECP | 科琴黑ECP-600JD | 碳纳米管CNT | VGCF
价格KG |  | 48 | 100
用户 或代理商
替代型号 | SP的改进品
适用电池类型 |  | 普通锂离子电池 |  |  | 高端锂电 | 高倍率大容量锂电 | 高倍率大容量锂电
外观
比表面积m2/g | 770 | 62m2/g | 20m2/g | 17 |  |  |  | 400 | 13-20
纤维长度um | [7 empty] | 5-20 | 10-20
粒径D52nm | 40 | 40 | 3.4um | 3.5um |  |  |  | 5 | 150
电导率 （S·m-1） | [7 empty] | 1*10-4Ω·cm | 1*10-4Ω·cm
灰分含量 |  | ≤0.05%
含水量 |  | ≤0.1%
密度 kg/m3 |  | 160 in bag | 70 Scott

## 锂电技术、
武汉飞腾亚化工新材料有限公司
锂电行业技术员信息汇总 2014.2.20
姓名 | 年龄 | 户籍 | 所在单位 | 联系方式
赵 |  |  | 耀安电池电源科技（深圳） | 18680344355
罗文 |  | 武汉 | 武汉三灵科技产业股份有限公司 | 13667145055
小阮 |  | 江苏 | 上海申光（2014.3.15日前） | 13816678942
小何 |  |  |  | 15818367504